## Sheet1
FQC实时表
来料日期 | 批号 | 型号 | 报告编号 | 湿热 | 回流焊 |  | 可焊性 | 耐焊性 |  | 备注 | 绿色代表完成
[5 empty] | 压缩 | 抗弯 |  |  |  |  | 黄色代表待做
[8 empty] | 外观 | 电性
3.5 | 2DC2520019 | GPL1608EKE2R2MT | [8 empty] | 红色代表已做但NG
| 2DS2520020-A | [9 empty] | 蓝色代表不重复做
2DS2520020-B
2DS2520020-C
2DS2520020-D
2DC2520036-11
2DC2520036-13
3.16 | 2DC2520043-1 | GPL1608EKE2R2MT
3.23 | 2DC2520043
3.27 | 2DC2520049
3.27 | 2DC2520036-11
3.27 | 2DC250019 | [8 empty] | 只做推力
3.27 | 2DC2520036-13-5min | [8 empty] | 只做推力
3.27 | 2DC2520036-13-30min | [8 empty] | 只做推力
3.29 | 1DC2520049-D1-J1
3.29 | 1DC2520049-D1-J2
3.31 | 1DC2520049-D2-J1
3.31 | 1DC2520049-D2-J2
4.1 | 1DC2520049-J1 | [8 empty] | 只做推力
4.1 | 1DC2520049-J2 | [8 empty] | 只做推力
4.3 | 1DC2530055 | [8 empty] | 湿热生锈、可焊有2颗NG
4.3 | 1DC2530055-D1 | GPL1608EKS2R2MT
4.7 | 1DC2520049-J3 | GPL1608EKS2R2MT | [7 empty] | 特采编码：202504121509000268579
4.11 | 1DC2520049-D2-J3 | GPL1608EKS2R2MT | G2025-0001
| 1DC2520049-J3-2 | GPL1608EKS2R2MT
4.14 | 1DC2530060-E1-J1 | GPL1608EKS2R2MT | G2025-0002 | [6 empty] | 湿热生锈、5N压缩OK，10N压缩NG 特采编码：202504151959000300089、202504142050000309389
4.20 | 1DC2530055-D2-J4 | GPL1608EKS2R2MT | G2025-0003 | [6 empty] | 审批编号：202504211611000434039
4.25 | 1DC2530060-E1-J1（无mark） | GPL1608EKS2R2MT | G2025-0005 | [6 empty] | 3颗产品生锈，推力5Nok，10NNG分别8.4N、9.9N（坚持3s后断裂）、10N（坚持7S后断裂），不良表现为镀层断裂 审批编号：202504251114000230535
4.30 | 1DC2530060-E2-J1 | GPL1608EKS2R2MT | G2025-0007 | [6 empty] | 4颗产品生锈
5.1 | 1DC2530060-E2-J3 | GPL1608EKS2R2MT | [7 empty] | 5NOK,10N1颗NG，10.2N，1S，不良表现为镀层断裂，1颗产品耐焊性上锡率＜90%
5.1 | 1DC2530060-E3-J1 | GPL1608EKS2R2MT | [7 empty] | 5NOK,10N1颗NG，10N3S，不良表现为端银处断裂
5.1 | 1DC2530060-E4-J1 | GPL1608EKS2R2MT | [7 empty] | 5NOK,10N2颗NG，分别为9.9N、9.97N，不良表现为端银处断裂，13颗产品生锈。
5.6 | 2DC2540074 | GPL1608EKS2R2MT | G2025-0008 | [6 empty] | 湿热测试65pcs，生锈65pcs
5.7 | 1DC2540073-D1-K1 | GPL1608EKS2R2MT | G2025-0009 | [6 empty] | 湿热测试43PCS,其中18颗生锈，压缩3PCSNG,10N(1S)、9.41N、8.38N，不良表现为端银处断裂
5.7 | 1DC2540073-D1-K1（开裂） | GPL1608EKS2R2MT | G2025-0010
5.7 | 2DC2530064-J1 | GPL1608EKS2R2MT | G2025-0011 | [6 empty] | 湿热测试65PCS，10PCS生锈、推力10N4pcsNG分别为9.9N、8.5N、9.8N、5.8N，不良表现为端银处断裂
5.8 | 2DC2540074 | GPL1608EKS2R2MT | G2025-0014 | [6 empty] | 50pcs压缩7pcsNG
5.14 | 1DC2550098-J2 | GPL1608EKS2R2MT | G2025-0015 | [6 empty] | 推力测试6PCS,1PCS在6.3N推掉，端银处断裂
5.19 | 1DC2540073-D1-K2 | GPL1608EKS2R2MT | G2025-0016 | [6 empty] | 湿热测试30pcs，16pcs生锈；压缩10N6pcs，2pcsNG,10N(3S)、9.9N，端银断裂，耐焊15pcs，4pcs电性NG 特采编码：2025005200811000217350
5.19 | 1DC2530060-HP | GPL1608EKS2R2MT | / | [6 empty] | 特采编码：202505191533000039473
5.19 | 1DC2530060-E2-J3（第二批） | GPL1608EKS2R2MT | / | [6 empty] | 5N66PCS,2PCS推掉、可焊性上锡率NG、耐焊性上锡率NG
5.20 | 1DC2540098-J4 | GPL1608EKS2R2MT | G2025-0015 | [6 empty] | 耐焊测试L、Q、DCR测试双倍
5.20 | 1DC2540075-J1 | GPL1608EKS2R2MT | G2025-0017 | [6 empty] | 湿热测试30pcs，生锈18pcs、推力10N1pcsNG，在10N5s后推掉，表现为端银脱落。耐焊性电性4pcsNG
5.20 | 1DC2540076-J1 | GPL1608EKS2R2MT | [7 empty] | 湿热测试30pcs，生锈15pcs
5.20 | 1DC2540098-HP | GPL1608EKS2R2MT | G2025-0015 | [6 empty] | 压缩(5N)测试36PCS,其中2PCSNG,分别为3.38N、5N，压缩(10N)测试36PCS,3PCSNG,分别为10N3S后断裂、6.3N、9.5N，不良表现为端银处断裂；湿热测试195pcs，119pcs生锈；耐焊性测试105pcs，9pcsNG，其中7pcs电性NG，2pcs上锡率小于90%；可焊性测试90pcs，1pcs上锡率＜90%
5.29 | 1DC2550114-K2 | GPL1608EKS2R2MT | G2025-0019 | [6 empty] | 压缩3PCSNG,10N12S、10N13S、10N8S后脱落，不良表现为1pcs端银和镀层间脱落,2pcs端银和磁体间脱落；湿热测试30pcs，其中30pcs生锈
5.29 | 1DC2550114-K1 | GPL1608EKS2R2MT | [7 empty] | 1pcs耐焊性上锡率＜90%；湿热测试30pcs，其中30pcs生锈
6.2 | 1DC2550118-K1 | GPL1608EKS2R2MT | G2025-0018 | [6 empty] | 湿热测试30pcs，其中30pcs生锈
6.2 | 1DC2550118-K2 | GPL1608EKS2R2MT | [7 empty] | 湿热测试30pcs，其中30pcs生锈
6.4 | 2DC2550121 | GPL1608EKS2R2MT | G2025-0020 | [6 empty] | 湿热测试30pcs，其中30pcs生锈
6.9 | 1DC2550119-K1 | GPL1608EKS2R2MT | G2025-0021 | [6 empty] | 湿热测试30pcs，其中30pcs生锈
6.10 | 1DC2550119-K2 | GPL1608EKS2R2MT | [7 empty] | 湿热测试30pcs，其中30pcs生锈
6.11 | 1DC2550130-K1 | GPL1608EKS2R2MT | G2025-0022 | [6 empty] | 湿热测试30pcs，其中30pcs生锈
6.11 | 1DC2550130-K2 | GPL1608EKS2R2MT | [7 empty] | 湿热测试30pcs，其中30pcs生锈
6.14 | 2DC2550120A | GPL1608EKS2R2MT | [7 empty] | 湿热测试30pcs，其中30pcs生锈
6.19 | 1DC2550131-K1 | GPL1608EKS2R2MT | [7 empty] | 湿热测试30pc，30pcs生锈可焊性15pcs，2pcs上锡率＜90%；耐焊性15pcs，1pcs上锡率＜90%；推力10N测试6pcs，1pcs在9.22N时NG，不良表现为磁体处断裂
6.20 | 1DC2550131-K2 | GPL1608EKS2R2MT | [7 empty] | 湿热测试30pc，30pcs生锈可焊性15pcs，2pcs上锡率＜90%；耐焊性15pcs，2pcs上锡率＜90%
6.20 | 1DC2550132-K1 | GPL1608EKS2R2MT | [7 empty] | 湿热测试30pcs，30pcs生锈
6.23 | 1DC2550132-K2 | GPL1608EKS2R2MT | [7 empty] | 湿热测试30pcs，30pcs生锈；推力10N测试6pcs，1pcs在10N7S后NG，不良表现为端银和镀层间断；耐焊性电性测试时1pcs产品丢失。
6.26 | 1DC2560140-K1 | GPL1608EKS2R2MT | [7 empty] | 湿热测试30pcs，30pcs生锈
6.26 | 1DC2560140-K2 | GPL1608EKS2R2MT | [7 empty] | 湿热测试30pcs，30pcs生锈，推力10N测试6pcs，2pcsNG,分别为10N4S后NG，10N1S后NG，不良表现为1pcs端银和镀层间断裂，1pcs磁体和端银间断裂。
6.27 | 1DC2560141-K1 | GPL1608EKS2R2MT | [7 empty] | 湿热测试30pcs，30pcs生锈
6.30 | 1DC2560149 | GPL1608EKS2R2MT | [7 empty] | 湿热测试30pcs，16pcs生锈，推力10N测试6pcs，2pcsNG,分别为9.9N、10N 2S后NG，不良表现为1pcs端银和镀层间断裂，1pcs磁体和端银间断裂。
7.11 | 1DC2560167-K1 | GPL1608EKS2R2MT | [7 empty] | 湿热测试30pcs，30pcs生锈
7.11 | 1DC2560167-K2 | GPL1608EKS2R2MT | [7 empty] | 湿热测试30pcs，30pcs生锈
7.16 | 1DC2560168-K1 | GPL1608EKS2R2MT | [7 empty] | 湿热测试30pcs，其中13pcs生锈;推力测试6pcs，2pcsNG，不良表现为端银与镀层间断裂，后续使用新回流焊板测试，结果OK
7.16 | 1DC2560168-K2 | GPL1608EKS2R2MT | [7 empty] | 湿热测试30pcs，其中30pcs生锈;推力测试6pcs，3pcsNG，不良表现为2pcs端银与镀层间断裂，1pcs磁体与端银间断裂，后续使用新回流焊板测试，结果OK
7.18 | 1DC2560166-K1 | GPL1608EKS2R2MT | [7 empty] | 湿热测试30pcs，其中16pcs生锈;推力测试6pcs，1pcsNG，不良表现为端银与磁体间断裂;可焊性测试15pcs，1pcs上锡率＜90%,后续使用新回流焊板测试，结果OK
7.18 | 1DC2560166-K2 | GPL1608EKS2R2MT | [7 empty] | 湿热测试30pcs，其中30pcs生锈;推力测试6pcs，4pcsNG，不良表现为端银与磁体间断裂,后续使用新回流焊板测试，结果OK
7.30 | 1DC2570177-K1 | GPL1608EKS2R2MT | [7 empty] | 湿热测试30pcs，其中15pcs生锈
7.30 | 1DC2570177-K2 | GPL1608EKS2R2MT | [7 empty] | 湿热测试30pcs，其中23pcs生锈
8.4 | 1DC2570178-K1 | GPL1608EKS2R2MT | [7 empty] | 湿热测试30pcs，其中20pcs生锈
8.4 | 1DC2570178-K2 | GPL1608EKS2R2MT | [7 empty] | 湿热测试30pcs，其中13pcs生锈
8.4 | 2DC2570189 | GPL1608EKS1R0MT | [7 empty] | 湿热测试30pcs，其中17pcs生锈;耐焊性1pcs上锡率＜90%，不良原因为端电极缺银
8.4 | 5DC2570181 | GPL1608EKS2R2MT | [7 empty] | 湿热测试30pcs，其中17pcs生锈;耐焊性3pcs上锡率＜90%
8.7 | 1DC2570179-K1 | GPL1608EKS2R2MT | [7 empty] | 湿热测试30pcs，其中30pcs生锈;耐焊性2pcs上锡率＜90%
8.7 | 1DC2570179-K2 | GPL1608EKS2R2MT | [7 empty] | 湿热测试30pcs，其中30pcs生锈
8.11 | 1DC2570180-K1 | GPL1608EKS2R2MT | [7 empty] | 湿热测试30pcs，其中22pcs生锈
8.11 | 1DC2570180-K2 | GPL1608EKS2R2MT | [7 empty] | 湿热测试30pcs，其中30pcs生锈
8.13 | 1DC2570190-K1 | GPL1608EKS2R2MT | [7 empty] | 湿热测试30pcs，其中30pcs生锈
8.13 | 1DC2570190-K2 | GPL1608EKS2R2MT | [7 empty] | 湿热测试30pcs，其中30pcs生锈
8.14 | 1DC2570191-K1 | GPL1608EKS2R2MT
8.14 | 1DC2570191-K2 | GPL1608EKS2R2MT
8.18 | 1DC2570204 | GPL1608EKS2R2MT | [7 empty] | 湿热测试30pcs，其中30pcs生锈;可焊性测试15pcs，6pcsNG;耐焊性测试15pcs，5pcsNG;不良表现为正面电极上锡不足
8.20 | 1DC2570192-K1 | GPL1608EKS2R2MT
8.20 | 1DC2570192-K2 | GPL1608EKS2R2MT
8.26 | 1DC2570193-K1 | GPL1608EKS2R2MT
8.26 | 1DC2570193-K2 | GPL1608EKS2R2MT
8.26 | 1DC2570201-K1 | GPL1608EKS2R2MT
8.26 | 1DC2570201-K2 | GPL1608EKS2R2MT
9.1 | 1DC2570227-K1 | GPL1608EKS2R2MT
9.1 | 1DC2570227-K2 | GPL1608EKS2R2MT
9.1 | 1DC2570227-K3 | GPL1608EKS2R2MT
9.1 | 1DC2570227-K4 | GPL1608EKS2R2MT
9.2 | 1DC2570269 | GPL1608EKS1R0MT